## Прайс ЕЦП полный
Действует с 15.02.2016г. Огнебиозащитные средства и лакокрасочные материалы.
ЕЦП. Полный.
№ | Наименование продукции | Срок службы покрытия внутри/снаружи |  | Расход, г/м2. |  |  |  |  | Стоимость состава для обработки 1 кв.м. с учётом НДС, руб. |  |  |  |  | Тара | Фасовка | Цена за ед. с НДС, руб. | Цена расфасованной продукции (руб.), в т.ч. тара и НДС 18%
|  |  |  | Био- защита | I группа ГОСТ Р 53292 | II группа ГОСТ Р 53292 | Г1, РП1, В1, Д2, Т2 ФЗ-123 (КМ1, К0(15)) |  | Био-защита | I группа ГОСТ Р 53292 | II группа ГОСТ Р 53292 | Г1, РП1, В1, Д2, Т2 ФЗ-123 КМ1
Огнебиозащитные составы
1 | Pirilax®- Lux (Пирилакс® - Люкс) для древесины | Биозащита: 25 / 10 лет Огнезащита: 16 / 5 лет | 100 | 100 | 280 | 180 | 400 |  | 25.3 | 70.84 | 45.54 | 101.2 | 50 | Бочка ПЭТ | 50 кг | 253 | 12650
| Огнезащитная пропитка-антисептик (биопирен) для древесины. Обладает усиленными антисептическими свойствами. Для наружных и внутренних работ, зон риска. Эффективно уничтожает плесеневые, деревоокрашивающие грибы и препятствует их повторному появлению, защищает от жука-древоточца, термитов. Надежно защищает от огня. Тонирует поверхность в янтарный цвет. Для жестких условий эксплуатации. |  | 100 | [5 empty] | 30.60417 | 85.69167 | 55.0875 | 122.4167 | 24 |  | 24 кг | 306.0417 | 7345
[9 empty] | 32.75238 | 91.70667 | 58.95429 | 131.0095 | 10.5 | Ведро ПЭТ | 10,5 кг | 327.5238 | 3439
[9 empty] | 35.06061 | 98.1697 | 63.10909 | 140.2424 | 3.3 |  | 3,3 кг | 350.6061 | 1157
[9 empty] | 37.6 | 105.28 | 67.68 | 150.4 | 1 |  | 1 кг | 376 | 376
2 | Pirilax®- Classic (Пирилакс®) для древесины | Биозащита: 20 / 7,5 лет Огнезащита: 16 / 5 лет | 100 | 100 | 280 | 180 | 400 |  | 19.224 | 53.8272 | 34.6032 | 76.896 | 50 | Бочка ПЭТ | 50 кг | 192.24 | 9612
| Огнезащитная пропитка-антисептик (биопирен) для древесины. Для наружных и внутренних работ, зон риска. Эффективно уничтожает плесеневые, деревоокрашивающие грибы и препятствует их повторному появлению, защищает от жука-древоточца. Надежно защищает от огня. Тонирует поверхность в янтарный цвет. |  | 100 | [5 empty] | 23.25417 | 65.11167 | 41.8575 | 93.01667 | 24 |  | 24 кг | 232.5417 | 5581
[9 empty] | 24.89091 | 69.69455 | 44.80364 | 99.56364 | 11 | Ведро ПЭТ | 11 кг | 248.9091 | 2738
[9 empty] | 26.65714 | 74.64 | 47.98286 | 106.6286 | 3.5 |  | 3,5 кг | 266.5714 | 933
[9 empty] | 28.54545 | 79.92727 | 51.38182 | 114.1818 | 1.1 |  | 1,1 кг | 285.4545 | 314
3 | Pirilax® - Terma (Пирилакс® - Терма) для древесины | Биозащита: 20/7,5 лет Огнезащита: 16 /5 лет Внутри парных: Огнебиозащита 6 лет | 100 | 100 | 280 | 180 | 400 |  | 19.32 | 54.096 | 34.776 | 77.28 | 50 | Бочка ПЭТ | 50 кг | 193.2 | 9660
| Огнезащитная пропитка-антисептик (биопирен) для древесины. Для бань и саун внутри (из хвойных пород древесины) и снаружи (из любых пород древесины).Эффективно уничтожает плесеневые, деревоокрашивающие грибы и препятствует их повторному появлению, защищает от жука-древоточца. Надежно защищает от огня.Тонирует поверхность в янтарный цвет. Рекомендуется применять внутри помещений с составом "Krasula для бань и саун", снаружи - с составом для защиты и тонирования древесины "Krasula". |  | 100 | [5 empty] | 23.36923 | 65.43385 | 42.06462 | 93.47692 | 26 |  | 26 кг | 233.6923 | 6076
[9 empty] | 25.00909 | 70.02545 | 45.01636 | 100.0364 | 11 | Ведро ПЭТ | 11 кг | 250.0909 | 2751
[9 empty] | 26.74286 | 74.88 | 48.13714 | 106.9714 | 3.5 |  | 3,5 кг | 267.4286 | 936
[9 empty] | 28.63636 | 80.18182 | 51.54545 | 114.5455 | 1.1 |  | 1,1 кг | 286.3636 | 315
4 | Pirilax® - Prime (Пирилакс® - Prime) для древесины | Без ЛКМ Биозащита: 7 лет/2 года Огнезащита: 5 лет /2 года При нанесении ЛКМ повторная обработка не требуется | 200 | 200 | 200 + Krasula 150 | 200 | - |  | 34.36087 | 34.36087 | 34.36087 | - | 46 | Бочка ПЭТ | 46 кг | 171.8043 | 7903
| Антисептик с огнезащитным эффектом (биопирен) для наружных и внутренних работ. Для предварительной обработки конструкций перед нанесением ЛКМ. Идеально совместим с составом для защиты и тонирования древесины "Krasula". Не тонирует поверхность. |  | 200 | [5 empty] | 41.08182 | 41.08182 | 41.08182 | - | 22 |  | 22 кг | 205.4091 | 4519
[9 empty] | 43.66 | 43.66 | 43.66 | - | 10 | Ведро ПЭТ | 10 кг | 218.3 | 2183
[9 empty] | 46.25 | 46.25 | 46.25 | - | 3.2 |  | 3,2 кг | 231.25 | 740
[9 empty] | 49 | 49 | 49 | - | 1 |  | 1 кг | 245 | 245
5 | МИГ®- 09 для древесины | Огнезащита: 12 лет |  | - | 100 | 50 | - |  | - | 5.4 | 2.7 | - | 25 | Мешок | 25 кг | 54 | 1350
Огнезащитная пропитка-антисептик (биопирен) для чердачных помещений и стропильных систем. Сухой концентрат. Растворяется в холодной воде за 3 минуты.
6 | ОЗОН®-007 для древесины | Огнезащита: 11 лет; Скрытые полости: 30 лет |  | - | 300 | 200 | - |  | - | 25.09375 | 16.72917 | - | 48 | Бочка ПЭТ | 48 кг гот. р-р | 83.64583 | 4015
| Огнезащитная пропитка-антисептик (биопирен) для чердачных помещений, стропильных систем и скрытых конструкций. Наносится без межслойной сушки за 1 прием. Не тонирует древесину. Состав можно колеровать для придания декоративных свойств поверхности и/или контроля за равномерностью нанесения состава. |  |  |  | 103 1 л. концен-трата/ 3 л. воды | 69 1 л. концен-трата/ 3 л. воды |  |  |  | 20.56355 | 13.77558 |  | 65 |  | 65 кг конц. | 199.6462 | 12977
[10 empty] | 22.003375 | 14.740125 |  | 16 | Ведро ПЭТ | 16 кг конц. | 213.625 | 3418
[10 empty] | 23.5458 | 15.7734 |  | 5 |  | 5 кг конц. | 228.6 | 1143
7 | НОРТЕКС®- Х | 5 лет |  | 100-230 |  |  |  |  | 13,92-32,01 |  |  |  | 43 | Бочка ПЭТ | 43 кг | 139.1628 | 5984
| Огнезащитная пропитка-антисептик (биопирен) для хлопчатобумажных, льняных, вискозных и шелковых тканей с содержанием синтетики до 10%, однотонных и с рисунком, для пропитки картона и бумаги. | [7 empty] | 14,89-34,25 |  |  |  | 21 |  | 21 кг | 148.9048 | 3127
[9 empty] | 15,94-36,65 |  |  |  | 9.5 | Ведро ПЭТ | 9,5 кг | 159.3684 | 1514
8 | НОРТЕКС®- С | 5 лет |  | 150-350 |  |  |  |  | 22,08-51,52 |  |  |  | 43 | Бочка ПЭТ | 43 кг | 147.2093 | 6330
| Огнезащитная пропитка-антисептик (биопирен) для обработки смесовых тканей из натуральных, искусственных, синтетических волокон и нитей (с содержанием синтетических материалов не более 70%), однотонных и с рисунком. Возможна обработка 100% синтетических тканей (в зависимости от вида ситнтетического волокна). | [7 empty] | 23,63-55,13 |  |  |  | 21 |  | 21 кг | 157.5238 | 3308
[9 empty] | 25,28-58,98 |  |  |  | 9.5 | Ведро ПЭТ | 9,5 кг | 168.5263 | 1601
№ | Наименование продукции | Срок службы покрытия внутри/снаружи |  | Расход, г/м2. |  |  |  |  | Стоимость состава для обработки 1 кв.м. с учётом НДС, руб. |  |  |  |  | Тара | Фасовка | Цена за ед. с НДС, руб. | Цена расфасованной продукции (руб.), в т.ч. тара и НДС 18%
|  |  |  | Био- защита | I группа ГОСТ Р 53292 | II группа ГОСТ Р 53292 | Г1, РП1, В1, Д2, Т2 ФЗ-123 (КМ1, К0(15)) |  | Био-защита | I группа ГОСТ Р 53292 | II группа ГОСТ Р 53292 | Г1, РП1, В1, Д2, Т2 ФЗ-123 КМ1
9 | НОРТЕКС®- Ш | 5 лет |  | 150-350 |  |  |  |  | 21,05-49,11 |  |  |  | 43 | Бочка ПЭТ | 43 кг | 140.3023 | 6033
| Огнезащитная пропитка-антисептик (биопирен) для шерстяных и полушерстяных тканей с содержанием синтетики до 60%, однотонных и с рисунком. | [7 empty] | 22,53-52,57 |  |  |  | 21 |  | 21 кг | 150.1905 | 3154
[9 empty] | 24,09-56,22 |  |  |  | 9.5 | Ведро ПЭТ | 9,5 кг | 160.6316 | 1526
10 | НОРТЕКС®- КП | 5 лет |  | 2,5-4,5 кг/кв.м |  |  |  |  | 350,76-631,36 |  |  |  | 43 | Бочка ПЭТ | 43 кг | 140.3023 | 6033
| Огнезащитная пропитка-антисептик (биопирен) для синтетических (ПАН, ПА-100%) и полушерстяных (Шерсть-80%, ПА-20%) ковров и ковровых изделий. | [7 empty] | 375,48-675,86 |  |  |  | 21 |  | 21 кг | 150.1905 | 3154
[9 empty] | 401,58-722,84 |  |  |  | 9.5 | Ведро ПЭТ | 9,5 кг | 160.6316 | 1526
11 | НОРТЕКС®- К | 1 год - снаружи 10 лет и более - при условии нанесения ЛКМ. |  | 1,7 кг/кв.м |  |  |  |  | 722.67 |  |  |  | 40 | Бочка ПЭТ | 40 кг | 425.1 | 17004
Огнезащитный состав для покрытия водоизоляционного ковра из битумного кровельного материала на основе из картона, стекловолокна или полимерных волокон.
12 | ЛТСМ - 1 |  |  | Ширина 20 мм, толщина 2 мм | [8 empty] | 6.6 | Рулон | 6,6 м | 72.57576 | 479
| Термоуплотнительная самоклеящаяся лента для герметизации противопожарных дверей и ворот, преград, противодымных клапанов, фланцевых соединений воздуховодов, эксплуатируемых внутри и снаружи помещений. | [11 empty] | 25 |  | 25 м | 72.48 | 1812
Антисептики
| Наименование продукции | Срок службы покрытия внутри/снаружи |  | Расход, г/м2. |  |  |  |  | Стоимость состава для обработки 1 кв.м. с учётм НДС, руб. |  |  |  |  | Тара | Фасовка | Цена за ед. с НДС, руб. | Цена расфасованной продукции (руб.), в т.ч. тара и НДС 18%
13 | Nortex®-Doctor (НОРТЕКС®-ДОКТОР) для древесины | 10 / 5 лет | 120 | 120 |  |  |  |  | 12.4214 |  |  |  | 43 | Бочка ПЭТ | 43 кг | 103.5116 | 4451
| Высокоэффективная антисептическая пропитка для здоровой и поражённой древесины. Уничтожает и предотвращает появление плесневых и деревоокрашивающих грибов, водорослей, защищает от жука-древоточца. Для наружных и внутренних работ. Не тонирует древесину. |  | 120 | [5 empty] | 15.02286 |  |  |  | 21 |  | 21 кг | 125.1905 | 2629
[9 empty] | 16.08 |  |  |  | 9.5 | Ведро ПЭТ | 9,5 кг | 134 | 1273
[9 empty] | 17.16 |  |  |  | 3 |  | 3,0 кг | 143 | 429
[9 empty] | 18.44211 |  |  |  | 0.95 |  | 0,95 кг | 153.6842 | 146
| Nortex®-Doctor (НОРТЕКС®-ДОКТОР) для бетона | 10 / 5 лет | 120 | 120 |  |  |  |  | 15.02286 |  |  |  | 21 | Бочка ПЭТ | 21 кг | 125.1905 | 2629
| Высокоэффективная антисептическая пропитка для здорового и поражённого бетона, камня, кирпича. Уничтожает и предотвращает появление плесневых грибов и водорослей. Для наружных и внутренних работ. Не тонирует поверхность. | [7 empty] | 16.08 |  |  |  | 9.5 | Ведро ПЭТ | 9,5 кг | 134 | 1273
[9 empty] | 17.16 |  |  |  | 3 |  | 3,0 кг | 143 | 429
[9 empty] | 18.44211 |  |  |  | 0.95 |  | 0,95 кг | 153.6842 | 146
15 | Nortex®-Lux (НОРТЕКС®-ЛЮКС) для древесины | 18 / 8 лет | 80 | 80 |  |  |  |  | 14.352 |  |  |  | 40 | Бочка ПЭТ | 40 кг | 179.4 | 7176
| Высокоэффективная антисептическая пропитка для здоровой и поражённой древесины, в том числе, эксплуатируемой в жестких условиях. Уничтожает и предотвращает появление плесневых и деревоокрашивающих грибов, водорослей, защищает от жука-древоточца. Подходит для обработки стен и потолка внутри бань и саун из любых пород древесины. Безопасен для человека и животных. Для внутренних и наружных работ.Не тонирует древесину. |  | 80 | [5 empty] | 17.364 |  |  |  | 20 |  | 20 кг | 217.05 | 4341
[9 empty] | 18.58667 |  |  |  | 9 | Ведро ПЭТ | 9,0 кг | 232.3333 | 2091
[9 empty] | 19.88571 |  |  |  | 2.8 |  | 2,8 кг | 248.5714 | 696
[9 empty] | 21.33333 |  |  |  | 0.9 |  | 0,9 кг | 266.6667 | 240
16 | Nortex®-Lux (НОРТЕКС®-ЛЮКС) для бетона | 18 / 8 лет | 80 | 80 |  |  |  |  | 14.352 |  |  |  | 40 | Бочка ПЭТ | 40 кг | 179.4 | 7176
| Высокоэффективная антисептическая пропитка для здорового и поражённого бетона, камня, кирпича, в том числе, эксплуатируемого в жестких условиях. Уничтожает и предотвращает появление плесневых грибов и водорослей. Для наружных и внутренних работ. Не тонирует поверхность. Безопасен для человека и животных. |  | 80 | [5 empty] | 17.364 |  |  |  | 20 |  | 20 кг | 217.05 | 4341
[9 empty] | 18.58667 |  |  |  | 9 | Ведро ПЭТ | 9,0 кг | 232.3333 | 2091
[9 empty] | 19.88571 |  |  |  | 2.8 |  | 2,8 кг | 248.5714 | 696
[9 empty] | 21.33333 |  |  |  | 0.9 |  | 0,9 кг | 266.6667 | 240
17 | Nortex®-Eco | - | 100мл/10л | Для профилактики поражения здоровых поверхностей и материалов разводить 1:100. Для лечения пораженных поверхностей и материалов использовать неразведенный состав. |  |  |  |  | - |  |  |  | 0.9 | Бутылка ПЭТ | 0,9 кг | 288.8889 | 260
Универсальный антисептик с моющим эффектом для обработки любых видов поверхностей. Удаляет поверхностные загрязнения, уничтожает и предотвращает развитие плесневых и деревоокрашивающих грибов, водорослей, мха, препятствует размножению болезнетворных микроорганизмов, вирусов, бактерий, уничтожает запах, вызванный биологическим разложением продуктов
[13 empty] | 0.3 | Бутылка ПЭТ с пульвериза-тором | 0,3 кг | 693.3333 | 208
| Наименование продукции | Срок службы покрытия внутри/снаружи |  | Расход, г/м2. |  |  |  |  | Стоимость состава для обработки 1 кв.м. с учётм НДС, руб. |  |  |  |  | Тара | Фасовка | Цена за ед. с НДС, руб. | Цена расфасованной продукции (руб.), в т.ч. тара и НДС 18%
18 | НОРТЕКС®-ТРАНЗИТ концентрат для древесины. | 3-4 месяца 1 кг. конц./35 кг. воды |  | 2,2 г. конц./80 г. гот. р-ра |  |  |  |  | 0.9047154 |  |  |  | 41 | Бочка ПЭТ | 41 кг. | 407.122 | 16692
| Антисептическая пропитка для защиты древесины от плесени, жука-древоточца. Для обработки строительных материалов, свежесрубленной древесины с любой влажностью на период транспортировки, хранения, естественной сушки. Для срубов на выдержке. Не тонирует поверхность. | 6 месяцев 1 кг.конц./30 кг. воды |  | 2,6 г. конц./80 г. гот. р-ра |  |  |  |  | 1.050637 |  |  |  | 41 |  |  | 0
|  | 1-1,5 года 1 кг. конц./25 кг. воды |  | 3,1 г. конц./80 г. гот. р-ра |  |  |  |  | 1.252683 |  |  |  | 41 |  |  | 0
|  | 3-4 месяца 1 кг. конц./35 кг. воды |  | 2,2 г. конц./80 г. гот. р-ра |  |  |  |  | 0.9500585 |  |  |  | 19 | Бочка ПЭТ | 19 кг. | 427.5263 | 8123
|  | 6 месяцев 1 кг.конц./30 кг. воды |  | 2,6 г. конц./80 г. гот. р-ра |  |  |  |  | 1.103294 |  |  |  | 19 |  |  | 0
|  | 1-1,5 года 1 кг. конц./25 кг. воды |  | 3,1 г. конц./80 г. гот. р-ра |  |  |  |  | 1.315466 |  |  |  | 19 |  |  | 0
19 | НОРТЕКС®-ОТБЕЛИВАТЕЛЬ для древесины. | - |  | Компонент А: 200-250 Компонент Б: 150-200 |  |  |  |  | 44,36-57,03 |  |  |  |  | Бочка ПЭТ | 90 кг ("А"-ПЭТ бочка 50кг, "Б" - ПЭТ бочка 40кг) | 126.7333 | 11406
| Для осветления старой потемневшей древесины, для выравнивания цвета деревянных конструкций. Состав двухкомпонентный, поставляется в комплекте "Компонент "А"+"Компонент "Б" . Производится под заказ. | [7 empty] | 0-0 |  |  |  | 90
Декор
№ | Наименование продукции | Срок службы покрытия внутри/снаружи |  | Расход, мл/м2. |  |  |  |  | Стоимость состава для обработки 1 кв.м. |  | Площать покрытия в один слой содержимым одной банки, кв.м |  |  | Тара | Фасовка | Цена за ед. с НДС, руб. | Цена расфасованной продукции (руб.), в т.ч. тара и НДС 18%
20 | KRASULA® | 7/5 лет | 90 | 90-220 |  |  |  | 220 | 20,34-49,72 |  | 43,18-105,56 |  | 9.5 | Ведро жест. | 11 л | 226 | 2147
| Состав для защиты и тонирования древесины. Защищает от УФ-лучей, атмосферных осадков, плесеневых и древоокрашивающих грибов, старения, жуков-древоточцев. Возможно нанесение на свежеспиленную древесину с влажностью до 65%. 10 вариантов цветов. Для наружных и внутренних работ. Идеален для финишного покрытия после обработки Pirilax® - Prime. |  | 90 |  |  |  |  | 220 | 21,76-53,18 |  | 13,18-32,22 |  | 2.9 |  | 3,3 л | 241.7241 | 701
|  |  | 90 |  |  |  |  | 220 | 23,29-56,94 |  | 3,86-9,44 |  | 0.85 | Банка жест. | 0,95 л | 258.8235 | 220
21 | KRASULA® для бань и саун | 5 лет внутри парных и моечных 7 лет в комнатах отдыха | 60 | 60-90 |  |  |  | 90 | 13,69-20,54 |  | 30,33-45,5 |  | 2.73 | Ведро жест. | 2,7 л | 228.2051 | 623
| Защитный состав для древесины внутри бань и саун. Водно-дисперсионный, с натуральным воском. Защищает от воды, грязи, плесеневых и древоокрашивающих грибов, жука-древоточца, препятствует потемнению древесины. Образует бесцветное дышащее водоотталкивающее покрытие. Рекомендуется использовать как финишное покрытие внутри бань и саун после обработки Pirilax® - Terma. |  | 60 |  |  |  |  | 90 | 14,67-22 |  | 10-15 |  | 0.9 | Банка жест | 0,9 л | 244.4444 | 220
22 | KRASULA® защитная краска для торцов (белая) | 5 лет снаружи, 7 лет внутри неотапливаемых помещений, 10 лет внутри отапливаемых помещений | 250 | Расход, г/м2. |  |  |  | 350 | 61,28-85,8 |  | 42,86-60 |  | 15 | Ведро ПЭТ | 15 кг | 245.1333 | 3677
| Защитная краска для торцов древесины. Снижает растрескивание торцевых поверхностей, препятствует деформации древесины из-за неравномерного испарения влаги. Защищает от плесени, синевы, водорослей, повреждений жуком-древоточцем. Защищает от ветшания под действием солнечных лучей, влаги и грязи. Содержит водооталкивающий воск. |  | 250 | 250-350 |  |  |  | 350 | 74,11-103,76 |  | 12,86-18 |  | 4.5 | Ведро жест. | 4,5 кг | 296.4444 | 1334
|  |  | 250 |  |  |  |  | 350 | 79,23-110,92 |  | 3,71-5,2 |  | 1.3 | Банка жест. | 1,3 кг | 316.9231 | 412
23 | НОРТОВСКАЯ® ГРУНТОВКА-АНТИСЕПТИК | нанесение по мере необходимости | 60 | 60-120 |  |  |  |  | 5,77-11,53 |  | 87,5-175 |  |  | Ведро ПЭТ | 10,5 кг | 96.09524 | 1009
| Универсальная акриловая грунтовка для деревянных, каменных, бетонных, кирпичных, оштукатуренных поверхностей, гипсокартона. Обладает антисептическими свойствами. Для наружных и внутренних работ. |  | 60 |  |  |  |  | 120 |  |  |  |  | 10.5
|  |  | 60 |  |  |  |  | 120 | 9,22-12,29 |  | 27,5-55 |  | 3.3 |  | 3,3 кг | 102.4242 | 338
24 | НОРТОВСКАЯ® КРАСКА ИНТЕРЬЕРНАЯ | 6 лет (10 в отапливаемом помещении) |  | 120 |  |  |  | 120 | 16.488 |  | 125 |  | 15 | Ведро ПЭТ | 15 кг | 137.4 | 2061
| (белоснежная) Водно-дисперсионная акриловая пожаробезопасная краска для отделки и защиты деревянных, бетонных, каменных, кирпичных поверхностей внутри зданий и сооружений, для поверхностей, окрашенных красками ВД или красками на органической основе. Класс пожарной опасности покрытия КМ1 (показатели Г1, РП1, В1, Д1, Т1). | [6 empty] | 120 | 17.65333 |  | 37,5 |  | 4.5 |  | 4,5 кг | 147.1111 | 662
№ | Наименование продукции | Срок службы покрытия внутри/снаружи |  | Расход, г/м2. |  |  |  |  | Стоимость состава для обработки 1 кв.м. |  | Площать покрытия в один слой содержимым одной банки, кв.м |  |  | Тара | Фасовка | Цена за ед. с НДС, руб. | Цена расфасованной продукции (руб.), в т.ч. тара и НДС 18%
25 | НОРТОВСКИЙ® ЛАК ИНТЕРЬЕРНЫЙ | 6 лет (10 в отапливаемом помещении) |  | 120 |  |  |  | 120 | 25.34182 |  | 91,67 |  | 11 | Ведро ПЭТ | 11 кг | 211.1818 | 2323
| Водно-дисперсионный акриловый лак для отделки и защиты деревянных, каменных, кирпичных поверхностей внутри зданий и сооружений, для поверхностей, окрашенных красками ВД или красками на органической основе. Возможно нанесение на Pirilax с сохранением группы огнезащитной эффективности. | [6 empty] | 120 | 27.14118 |  | 28,33 |  | 3.4 |  | 3,4 кг | 226.1765 | 769

## Прайс ЕЦП кратко
Действует с 15.02.2016г. Огнебиозащитные средства и лакокрасочные материалы.
ЕЦП. Краткий.
№ | Наименование продукции | Тара | Фасовка | Кол-ко шт. в упаковке | Цена расфасованной продукции (руб.), в т.ч. тара и НДС 18% | ЕЦП опт, руб. (15%) | ЕЦП розн., руб. (30%)
Огнебиозащитные составы
1 | Pirilax®- Lux (Пирилакс® - Люкс) для древесины | Бочка ПЭТ | 50 кг | 1 | 12650 | 14548 | 16445
| Огнезащитная пропитка-антисептик (биопирен) для древесины. Обладает усиленными антисептическими свойствами. Для наружных и внутренних работ, зон риска. Эффективно уничтожает плесеневые, деревоокрашивающие грибы и препятствует их повторному появлению, защищает от жука-древоточца, термитов. Надежно защищает от огня. Тонирует поверхность в янтарный цвет. Для жестких условий эксплуатации. |  | 24 кг | 1 | 7345 | 8447 | 9549
|  |  | 10,5 кг | 1 | 3439 | 3955 | 4471
|  |  | 3,3 кг | 4 | 1157 | 1331 | 1505
|  |  | 1,0 кг | 4 | 376 | 433 | 489
2 | Pirilax®- Classic (Пирилакс®) для древесины | Бочка ПЭТ | 50 кг | 1 | 9612 | 11054 | 12496
| Огнезащитная пропитка-антисептик (биопирен) для древесины. Для наружных и внутренних работ, зон риска. Эффективно уничтожает плесеневые, деревоокрашивающие грибы и препятствует их повторному появлению, защищает от жука-древоточца. Надежно защищает от огня. Тонирует поверхность в янтарный цвет. |  | 24 кг | 1 | 5581 | 6419 | 7256
|  |  | 11 кг | 1 | 2738 | 3149 | 3560
|  |  | 3,5 кг | 4 | 933 | 1073 | 1213
|  |  | 1,1 кг | 4 | 314 | 362 | 409
3 | Pirilax® - Terma (Пирилакс® - Терма) для древесины | Бочка ПЭТ | 50 кг | 1 | 9660 | 11109 | 12558
| Огнезащитная пропитка-антисептик (биопирен) для древесины. Для бань и саун внутри (из хвойных пород древесины) и снаружи (из любых пород древесины).Эффективно уничтожает плесеневые, деревоокрашивающие грибы и препятствует их повторному появлению, защищает от жука-древоточца. Надежно защищает от огня.Тонирует поверхность в янтарный цвет. Рекомендуется применять внутри помещений с составом "Krasula для бань и саун", снаружи - с составом для защиты и тонирования древесины "Krasula". |  | 26 кг | 1 | 6076 | 6988 | 7899
|  |  | 11 кг | 1 | 2751 | 3164 | 3577
|  |  | 3,5 кг | 4 | 936 | 1077 | 1217
|  |  | 1,1 кг | 4 | 315 | 363 | 410
4 | Pirilax® - Prime (Пирилакс® - Prime) для древесины |  | 46 кг | 1 | 7903 | 9089 | 10274
| Антисептик с огнезащитным эффектом (биопирен) для наружных и внутренних работ. Для предварительной обработки конструкций перед нанесением ЛКМ. Идеально совместим с составом для защиты и тонирования древесины "Krasula". Не тонирует поверхность. |  | 22 кг | 1 | 4519 | 5197 | 5875
|  |  | 10 кг | 1 | 2183 | 2511 | 2838
|  |  | 3,2 кг | 4 | 740 | 851 | 962
|  |  | 1 кг | 4 | 245 | 282 | 319
5 | МИГ®- 09 для древесины | Мешок | 25 кг | 1 | 1350
| Огнезащитная пропитка-антисептик (биопирен) для чердачных помещений и стропильных систем. Сухой концентрат. Растворяется в холодной воде за 3 минуты. |  |  |  |  | 1553 | 1755
6 | ОЗОН®-007 для древесины | Бочка ПЭТ | 48 кг гот. р-р | 1 | 4015 | 4618 | 5220
| Огнезащитная пропитка-антисептик (биопирен) для чердачных помещений, стропильных систем и скрытых конструкций. Наносится без межслойной сушки за 1 прием. Не тонирует древесину. Состав можно колеровать для придания декоративных свойств поверхности и/или контроля за равномерностью нанесения состава. |  | 65 кг конц. | 1 | 12977 | 14924 | 16871
|  | Ведро ПЭТ | 16 кг конц. | 1 | 3418 | 3931 | 4444
|  |  | 5 кг конц. | 1 | 1143 | 1315 | 1486
7 | НОРТЕКС®- Х | Бочка ПЭТ | 43 кг | 1 | 5984 | 6882 | 7780
| Огнезащитная пропитка-антисептик (биопирен) для хлопчатобумажных, льняных, вискозных и шелковых тканей с содержанием синтетики до 10%, однотонных и с рисунком, для пропитки картона и бумаги. |  | 21 кг | 1 | 3127 | 3597 | 4066
|  | Ведро ПЭТ | 9,5 кг | 1 | 1514 | 1742 | 1969
8 | НОРТЕКС®- С | Бочка ПЭТ | 43 кг | 1 | 6330 | 7280 | 8229
| Огнезащитная пропитка-антисептик (биопирен) для обработки смесовых тканей из натуральных, искусственных, синтетических волокон и нитей (с содержанием синтетических материалов не более 70%), однотонных и с рисунком. Возможна обработка 100% синтетических тканей (в зависимости от вида ситнтетического волокна). |  | 21 кг | 1 | 3308 | 3805 | 4301
|  | Ведро ПЭТ | 9,5 кг | 1 | 1601 | 1842 | 2082
9 | НОРТЕКС®- Ш | Бочка ПЭТ | 43 кг | 1 | 6033
| Огнезащитная пропитка-антисептик (биопирен) для шерстяных и полушерстяных тканей с содержанием синтетики до 60%, однотонных и с рисунком. |  | 21 кг | 1 | 3154 | 3628 | 4101
|  | Ведро ПЭТ | 9,5 кг | 1 | 1526 | 1755 | 1984
10 | НОРТЕКС®- КП | Бочка ПЭТ | 43 кг | 1 | 6033 | 6938 | 7843
| Огнезащитная пропитка-антисептик (биопирен) для синтетических (ПАН, ПА-100%) и полушерстяных (Шерсть-80%, ПА-20%) ковров и ковровых изделий. |  | 21 кг | 1 | 3154 | 3628 | 4101
|  | Ведро ПЭТ | 9,5 кг | 1 | 1526 | 1755 | 1984
11 | НОРТЕКС®- К | Бочка ПЭТ | 40 кг | 1 | 17004
| Огнезащитный состав для покрытия водоизоляционного ковра из битумного кровельного материала на основе из картона, стекловолокна или полимерных волокон. |  |  |  |  | 19555 | 22106
12 | ЛТСМ - 1 |  | 6,6 м | 5 | 479
| Термоуплотнительная самоклеящаяся лента для герметизации противопожарных дверей и ворот, преград, противодымных клапанов, фланцевых соединений воздуховодов, эксплуатируемых внутри и снаружи помещений. |  | 25 м | 1 | 1812 | 551 | 623
Антисептики
13 | Nortex®-Doctor (НОРТЕКС®-ДОКТОР) для древесины | Бочка ПЭТ | 43 кг | 1 | 4451 | 5119 | 5787
| Высокоэффективная антисептическая пропитка для здоровой и поражённой древесины. Уничтожает и предотвращает появление плесневых и деревоокрашивающих грибов, водорослей, защищает от жука-древоточца. Для наружных и внутренних работ. Не тонирует древесину. |  | 21 кг | 1 | 2629 | 3024 | 3418
|  |  | 9,5 кг | 1 | 1273
|  |  | 3,0 кг | 4 | 429 | 494 | 558
|  |  | 0,95 кг | 4 | 146 | 168 | 190
14 | Nortex®-Doctor (НОРТЕКС®-ДОКТОР) для бетона | Бочка ПЭТ | 21 кг | 1 | 2629 | 4166 | 4709
| Высокоэффективная антисептическая пропитка для здорового и поражённого бетона, камня, кирпича. Уничтожает и предотвращает появление плесневых грибов и водорослей. Для наружных и внутренних работ. Не тонирует поверхность. |  |  |  |  | 2177 | 2461
|  |  | 9,5 кг | 1 | 1273
|  |  | 3,0 кг | 4 | 429 | 321 | 363
|  |  | 0,95 кг | 4 | 146 | 121 | 137
15 | Nortex®-Lux (НОРТЕКС®-ЛЮКС) для древесины | Бочка ПЭТ | 40 кг | 1 | 7176 | 8253 | 9329
| Высокоэффективная антисептическая пропитка для здоровой и поражённой древесины, в том числе, эксплуатируемой в жестких условиях. Уничтожает и предотвращает появление плесневых и деревоокрашивающих грибов, водорослей, защищает от жука-древоточца. Подходит для обработки стен и потолка внутри бань и саун из любых пород древесины. Безопасен для человека и животных. Для внутренних и наружных работ.Не тонирует древесину. |  | 20 кг | 1 | 4341 | 4993 | 5644
|  |  | 9,0 кг | 1 | 2091
|  |  | 2,8 кг | 4 | 696 | 801 | 905
|  |  | 0,9 кг | 4 | 240 | 276 | 312
16 | Nortex®-Lux (НОРТЕКС®-ЛЮКС) для бетона | Бочка ПЭТ | 40 кг | 1 | 7176 | 8253 | 9329
| Высокоэффективная антисептическая пропитка для здорового и поражённого бетона, камня, кирпича, в том числе, эксплуатируемого в жестких условиях. Уничтожает и предотвращает появление плесневых грибов и водорослей. Для наружных и внутренних работ. Не тонирует поверхность. Безопасен для человека и животных. |  | 20 кг | 1 | 4341 | 4993 | 5644
|  |  | 9,0 кг | 1 | 2091 | 2405 | 2719
|  |  | 2,8 кг | 4 | 696 | 801 | 905
|  |  | 0,9 кг | 4 | 240 | 276 | 312
17 | Nortex®-Eco |  | 0,9 кг | 9 | 260
Универсальный антисептик с моющим эффектом для обработки любых видов поверхностей. Удаляет поверхностные загрязнения, уничтожает и предотвращает развитие плесневых и деревоокрашивающих грибов, водорослей, мха, препятствует размножению болезнетворных микроорганизмов, вирусов, бактерий, уничтожает запах, вызванный биологическим разложением продуктов
|  |  | 0,3 кг | 16 | 208
18 | НОРТЕКС®-ТРАНЗИТ концентрат для древесины. | Бочка ПЭТ | 41 кг. | 1 | 16692 | 19195.8 | 21699.6
Антисептическая пропитка для защиты древесины от плесени, жука-древоточца. Для обработки строительных материалов, свежесрубленной древесины с любой влажностью на период транспортировки, хранения, естественной сушки. Для срубов на выдержке. Не тонирует поверхность.
|  | Бочка ПЭТ | 19 кг. | 1 | 8123 | 9341.45 | 10559.9
19 | НОРТЕКС®-ОТБЕЛИВАТЕЛЬ для древесины. | Бочка ПЭТ | 90 кг ("А"-ПЭТ бочка 50кг, "Б" - ПЭТ бочка 40кг) | 1 | 11406
| Для осветления старой потемневшей древесины, для выравнивания цвета деревянных конструкций. Состав двухкомпонентный, поставляется в комплекте "Компонент "А"+"Компонент "Б" . Производится под заказ. |  |  |  |  | 13117 | 14828
Декор
20 | KRASULA® | Ведро жест. | 11 л | 1 | 2147
| Состав для защиты и тонирования древесины. Защищает от УФ-лучей, атмосферных осадков, плесеневых и древоокрашивающих грибов, старения, жуков-древоточцев. Возможно нанесение на свежеспиленную древесину с влажностью до 65%. 10 вариантов цветов. Для наружных и внутренних работ. Идеален для финишного покрытия после обработки Pirilax® - Prime. |  | 3,3 л | 1 | 701 | 807 | 912
|  | Банка жест. | 0,95 л | 9 | 220 | 253 | 286
21 | KRASULA® для бань и саун | Ведро жест. | 2,7 л | 1 | 623 | 717 | 810
Защитный состав для древесины внутри бань и саун. Водно-дисперсионный, с натуральным воском. Защищает от воды, грязи, плесеневых и древоокрашивающих грибов, жука-древоточца, препятствует потемнению древесины. Образует бесцветное дышащее водоотталкивающее покрытие. Рекомендуется использовать как финишное покрытие внутри бань и саун после обработки Pirilax® - Terma.
|  | Банка жест | 0,9 л | 9 | 220 | 253 | 286
22 | KRASULA® защитная краска для торцов (белая) |  | 15 кг | 1 | 3677
| Защитная краска для торцов древесины. Снижает растрескивание торцевых поверхностей, препятствует деформации древесины из-за неравномерного испарения влаги. Защищает от плесени, синевы, водорослей, повреждений жуком-древоточцем. Защищает от ветшания под действием солнечных лучей, влаги и грязи. Содержит водооталкивающий воск. |  | 4,5 кг | 1 | 1334
|  |  | 1,3 кг | 9 | 412
22 | НОРТОВСКАЯ® ГРУНТОВКА-АНТИСЕПТИК | Ведро ПЭТ | 10,5 кг | 1 | 1009 | 1161 | 1312
Универсальная акриловая грунтовка для деревянных, каменных, бетонных, кирпичных, оштукатуренных поверхностей, гипсокартона. Обладает антисептическими свойствами. Для наружных и внутренних работ.
|  |  | 3,3 кг | 1 | 338 | 389 | 440
23 | НОРТОВСКАЯ® КРАСКА ИНТЕРЬЕРНАЯ | Ведро ПЭТ | 15 кг | 1 | 2061 | 2371 | 2680
| (белоснежная) Водно-дисперсионная акриловая пожаробезопасная краска для отделки и защиты деревянных, бетонных, каменных, кирпичных поверхностей внутри зданий и сооружений, для поверхностей, окрашенных красками ВД или красками на органической основе. Класс пожарной опасности покрытия КМ1 (показатели Г1, РП1, В1, Д1, Т1). |  | 4,5 кг | 1 | 662 | 762 | 861
24 | НОРТОВСКИЙ® ЛАК ИНТЕРЬЕРНЫЙ | Ведро ПЭТ | 11 кг | 1 | 2323 | 2672 | 3020
| Водно-дисперсионный акриловый лак для отделки и защиты деревянных, каменных, кирпичных поверхностей внутри зданий и сооружений, для поверхностей, окрашенных красками ВД или красками на органической основе. Возможно нанесение на Pirilax с сохранением группы огнезащитной эффективности. |  | 3,4 кг | 1 | 769 | 885 | 1000